## Sheet1
原材料抽样送检须知
序号 | 样品名称 |  | 组批规则 | 取样数量 | 取样方法 | 备注
1 | 水泥 |  | 按同厂家同期、同品种、同强度、同编号，袋装200t为一批，散装500t为一批 | 12kg | 散装随机从不少于3个车罐中；袋装随机从20个以上不同部位取等量样品12kg，混合均匀。 | 提供质保单厂家
2 | 钢筋 | 光圆、带肋 | 同厂家同牌号、同炉号、同规格以每60t为一批； | 长510mm×5根：长400mm×2根 | 1、应在钢筋端部截去不少于500mm后取样 2、同类试样应从不同根钢筋上截取(即1个样/1根) 3、重量偏差取样长度不少于510mm 4、反向弯曲取样长度为700mm-800mm | 提供质保单厂家
|  | 抗震钢筋 |  | 长510mm×5根：长（700-800）mm×1根
|  | 圆盘 |  | 长510mm×5根：长400mm×2根
|  | 碳素构钢 |  | 长510mm×5根：长400mm×1根
3 | 钢筋接头 | 电弧焊 | 每300个同牌号、同直径、同型式的接头为一批 | 3根：长＝焊缝长＋8d＋200mm | 电弧焊、电渣焊从成品中取3根拉伸试件（搭接电弧焊应保证两钢筋的轴线在一直线上）。 | 提供焊工号
电渣焊
|  | 闪光对焊 |  | 长450mm×3根：长400mm×3根 | 闪光对焊从成品中取6根试件。
|  | 气压焊 |  | 长450mm×3根：长400mm×3根 | 气压焊从成品中切取3或6(水平)根试件。
4 | 砂 |  | 同产地、同品种、同规格、同时进场，每400m3或600t为一验收批 | 10kg | 取样应均匀。先将取样处表面铲除，后从各处(顶、中和底部）取大致相等的砂8份组成一组试样。 | 产地
5 | 石 |  | 同产地、同品种、同规格、同进场时间，每400m3或600t为一验收批 | 60kg | 取样应均匀。先将取样处表面铲除，后从各处(顶、中和底部）取大致相等的石16份组成一组试样。 | 产地
6 | 混凝土试块 | 抗压 | 同盘或同车混凝土为一批 | (150*150*150mm)一组3块 | 混凝土拌合物的取样应具有代表性，宜采用多次采样的方法，一般在同一盘或同一车混凝土中的1/4处、1/2处和3/4处之间分别取样，从第一次取样到最后一次取样不宜超过15min,然后人工拌合均匀。
|  | 抗渗 |  | (φ175(φ185)*150mm)一组6块
|  | 抗冻 |  | （100*100*400mm）一组3块
7 | 砂浆试块抗压 |  | 同盘或同车砂浆中为一批 | (70.7*70.7*70.7mm)一组3块 | 至少3个不同部位及时取样且人工拌匀
8 | 土工 | 轻型击实 | 粒径小于5㎜的粘性土 | 土:30kg | 在工地现场取有代表性的原状土(水泥土中水泥取样量=30(60)×水泥含量)
|  | 重型击实 | 粒径大于5㎜、小于40㎜的土 | 土:60kg
9 | 配合比 | 混凝土 | 每一强度等级为一组 | 水泥40kg 砂60kg 碎石120kg | 在工地现场取有代表性的原材料
|  | 砂浆 | 每一强度等级为一组 | 水泥20kg 砂60kg | 在工地现场取有代表性的原材料
10 | 混凝土掺加剂 |  | 掺量≥1﹪100t一批，＜1﹪50t一批。 | 不少于200kg水泥所需用的剂量 | 产品必须混合均匀 | 提供质保单
11 | 粉煤灰 |  | 同等级、同种类每200t为一批 | 10kg | 散装：15处×1.0kg/处 袋装：10袋×1.0kg/袋 | 提供质保单
12 | 沥青 |  | 同一批生产的产品 | 再从初选样品(25kg)中取出2kg供检验用 | 随机挑选出若干件，从每一件接近中心处取至少0.5kg样品，这样采集的总样量应不少于25kg | 提供质保单
13 | 土工合成材料 |  | 按交货批号的同一品种，统一规格的产品作为检验批 | 幅宽2m，长4m；幅宽≥4m，长2m | 每一批中随机剪取全幅作为样品，但离匹端至少3m，保证样品没有折皱和明显的疵点 | 提供质保单
14 | 铜及铜合金 | 板材 | 每批应由同一牌号、状态和规格组成，每批重量不应大于3500kg | 2根拉伸：长400mm 宽20mm 2根弯曲：长400mm 宽20mm | 拉伸：任取2张/批，每张沿垂直轧制方向取1个试样 弯曲：任取2张/批，每张沿板材轧制方向取1个试样 | 提供质保单
|  | 带材 | 每批应由同一牌号、状态和规格组成，每批重量不应大于3500kg | 2根拉伸：长400mm 宽20mm 2根弯曲：长400mm 宽20mm | 拉伸：任取2卷/批，沿轧制方向任取1个试样/卷 弯曲：任取2卷/批，1个试样/卷
注：一、送样人所送样品应为建设单位或监理单位见证人员在旁见证下，按有关标准/规范的规定从检验对象中抽取的试样。 二、送样人员应填写委托单位名称、建设单位名称，工程名称、送样日期、所送样品代表数量、使用部位、规格、品种、强度等级等详细情况及要求检测的项目。委托单必须有见证人签字方可有效，因委托单填写错误，后果一律自负。 三、未经允许严禁任何送样人进入办公室和检测室，严禁送样人员与检测人员私下联系。
徐州市正源水利建筑工程检测有限公司